## Sintesis (2)
GENERACIÓN DE MAGNETITA Ana Lucía Campañaa, Sergio Flóreza, Juliana Nogueraa, Johann Osmaa a Universidad de los Andes. Grupo de investigación CMUA.
Hola! Este aplicativo te ayuda en la síntesis de magnetita.
Se utilizarán los siguientes reactivos: |  |  |  |  | Peso molecular
| Cloruro Ferroso Tetrahidratado |  |  |  | 198.81 | g/mol
| Cloruro Ferrico Hexahidratado |  |  |  | 270.3 | g/mol
| Hidróxido de sodio |  |  |  | 39.997 | g/mol
La magnetita se genera por la siguiente reacción:
La magnetita tiene un peso molecular: |  |  |  |  | 231.533 | g/mol
Primero, ¿Qué cantidad de magnetita deseas [g]?
|  | Xg: | 0 | g de
Necesitarás:
|  |  | 0 | g de
|  |  | 0 | g de
|  |  | 0 | g de
Cada reactivo debe ser disuelto por aparte en
con los siguientes volumenes:
| Para Sol. [1M] |  |  | 0 | mL de
| Para Sol. [2M] |  |  | 0 | mL de
| Para Sol. [8M] |  |  | 0 | mL de
𝐹𝑒^(+2) 𝐶𝑙_2^(−1)+2 𝐹𝑒^(+3) 𝐶𝑙_3^(−1)+8 𝑁𝑎^(+1) 𝑂^(−2) 𝐻^(+1) → 𝐹𝑒^(+2) 𝐹𝑒_2^(+3) 𝑂_4^(−2)+8 𝑁𝑎^(+1) 𝐶𝑙^(−1)+4 𝐻_2^(+1) 𝑂^(−2)
𝐹𝑒𝐶𝑙_2∙4𝐻_2 𝑂
𝐹𝑒𝐶𝑙_3∙6𝐻_2 𝑂
𝑁𝑎𝑂𝐻
𝑋_𝑔 ((1 𝑚𝑜𝑙 𝐹𝑒_3 𝑂_4 )/(231,533 𝑔))((1 𝑚𝑜𝑙 𝐹𝑒𝐶𝑙_2)/(1 𝑚𝑜𝑙 𝐹𝑒_3 𝑂_4 ))((1 𝑚𝑜𝑙 𝐹𝑒𝐶𝑙_2∙4𝐻_2 𝑂)/(1 𝑚𝑜𝑙 𝐹𝑒𝐶𝑙_2 ))((198,81 𝑔 𝐹𝑒𝐶𝑙_2∙4𝐻_2 𝑂)/(1 𝑚𝑜𝑙 𝐹𝑒𝐶𝑙_2∙4𝐻_2 𝑂))
𝐹𝑒𝐶𝑙_2∙4𝐻_2 𝑂
𝐹𝑒_3 𝑂_4
𝐹𝑒𝐶𝑙_3∙6𝐻_2 𝑂
𝑋_𝑔 ((1 𝑚𝑜𝑙 𝐹𝑒_3 𝑂_4 )/(231,533 𝑔))((2 𝑚𝑜𝑙 𝐹𝑒𝐶𝑙_3)/(1 𝑚𝑜𝑙 𝐹𝑒_3 𝑂_4 ))((1 𝑚𝑜𝑙 𝐹𝑒𝐶𝑙_3∙6𝐻_2 𝑂)/(1 𝑚𝑜𝑙 𝐹𝑒𝐶𝑙_3 ))((270,30 𝑔 𝐹𝑒𝐶𝑙_3∙6𝐻_2 𝑂)/(1 𝑚𝑜𝑙 𝐹𝑒𝐶𝑙_3∙6𝐻_2 𝑂))
𝑋_𝑔 ((1 𝑚𝑜𝑙 𝐹𝑒_3 𝑂_4 )/(231,533 𝑔))((8 𝑚𝑜𝑙 𝑁𝑎𝑂𝐻)/(1 𝑚𝑜𝑙 𝐹𝑒_3 𝑂_4 ))((39,997 𝑔 𝑁𝑎𝑂𝐻)/(1 𝑚𝑜𝑙 𝑁𝑎𝑂𝐻))
𝑁𝑎𝑂𝐻
𝐻_2 𝑂 𝑚𝑖𝑙𝑖 𝑄
𝐹𝑒𝐶𝑙_2∙4𝐻_2 𝑂
𝐻_2 𝑂 𝑚𝑖𝑙𝑖 𝑄
𝑋_𝑔 ((1 𝑚𝑜𝑙 𝐹𝑒_3 𝑂_4 )/(231,533 𝑔))((1 𝑚𝑜𝑙 𝐹𝑒𝐶𝑙_2)/(1 𝑚𝑜𝑙 𝐹𝑒_3 𝑂_4 ))((1 𝑚𝑜𝑙 𝐹𝑒𝐶𝑙_2∙4𝐻_2 𝑂)/(1 𝑚𝑜𝑙 𝐹𝑒𝐶𝑙_2 ))((1000 𝑚𝐿 𝐻_2 𝑂)/(1 𝑚𝑜𝑙 𝐹𝑒𝐶𝑙_2∙4𝐻_2 𝑂))
𝐹𝑒𝐶𝑙_3∙6𝐻_2 𝑂
𝐻_2 𝑂 𝑚𝑖𝑙𝑖 𝑄
𝑋_𝑔 ((1 𝑚𝑜𝑙 𝐹𝑒_3 𝑂_4 )/(231,533 𝑔))((2 𝑚𝑜𝑙 𝐹𝑒𝐶𝑙_3)/(1 𝑚𝑜𝑙 𝐹𝑒_3 𝑂_4 ))((1 𝑚𝑜𝑙 𝐹𝑒𝐶𝑙_3∙6𝐻_2 𝑂)/(1 𝑚𝑜𝑙 𝐹𝑒𝐶𝑙_3 ))((1000 𝑚𝐿 𝐻_2 𝑂)/(2 𝑚𝑜𝑙 𝐹𝑒𝐶𝑙_3∙6𝐻_2 𝑂))
𝑁𝑎𝑂𝐻
𝐻_2 𝑂 𝑚𝑖𝑙𝑖 𝑄
𝑋_𝑔 ((1 𝑚𝑜𝑙 𝐹𝑒_3 𝑂_4 )/(231,533 𝑔))((8 𝑚𝑜𝑙 𝑁𝑎𝑂𝐻)/(1 𝑚𝑜𝑙 𝐹𝑒_3 𝑂_4 ))((1000 𝑚𝐿 𝐻_2 𝑂)/(8 𝑚𝑜𝑙 𝑁𝑎𝑂𝐻))

## Sintesis
GENERACIÓN DE MAGNETITA Ana Lucía Campañaa, Sergio Flóreza, Juliana Nogueraa, Johann Osmaa a Universidad de los Andes. Grupo de investigación CMUA.
Hola! Este aplicativo te ayuda en la síntesis de magnetita.
Se utilizarán los siguientes reactivos: |  |  |  |  | Peso molecular
| Cloruro Ferroso Tetrahidratado |  |  |  | 198.81 | g/mol
| Cloruro Ferrico Hexahidratado |  |  |  | 270.3 | g/mol
| Hidróxido de sodio |  |  |  | 39.997 | g/mol
La magnetita se genera por la siguiente reacción:
La magnetita tiene un peso molecular: |  |  |  |  | 231.533 | g/mol
Primero, ¿Qué cantidad de magnetita deseas [g]?
|  | Xg: | 0 | g de
Necesitarás:
|  |  | 0 | g de
|  |  | 0 | g de
|  |  | 0 | g de
Cada reactivo debe ser disuelto por aparte en
con los siguientes volumenes:
| Para Sol. [1M] |  |  | 0 | mL de
| Para Sol. [2M] |  |  | 0 | mL de
| Para Sol. [8M] |  |  | 0 | mL de
𝐹𝑒^(+2) 𝐶𝑙_2^(−1)+2 𝐹𝑒^(+3) 𝐶𝑙_3^(−1)+8 𝑁𝑎^(+1) 𝑂^(−2) 𝐻^(+1) → 𝐹𝑒^(+2) 𝐹𝑒_2^(+3) 𝑂_4^(−2)+8 𝑁𝑎^(+1) 𝐶𝑙^(−1)+4 𝐻_2^(+1) 𝑂^(−2)
𝐹𝑒𝐶𝑙_2∙4𝐻_2 𝑂
𝐹𝑒𝐶𝑙_3∙6𝐻_2 𝑂
𝑁𝑎𝑂𝐻
𝑋_𝑔 ((1 𝑚𝑜𝑙 𝐹𝑒_3 𝑂_4 )/(231,533 𝑔))((1 𝑚𝑜𝑙 𝐹𝑒𝐶𝑙_2)/(1 𝑚𝑜𝑙 𝐹𝑒_3 𝑂_4 ))((1 𝑚𝑜𝑙 𝐹𝑒𝐶𝑙_2∙4𝐻_2 𝑂)/(1 𝑚𝑜𝑙 𝐹𝑒𝐶𝑙_2 ))((198,81 𝑔 𝐹𝑒𝐶𝑙_2∙4𝐻_2 𝑂)/(1 𝑚𝑜𝑙 𝐹𝑒𝐶𝑙_2∙4𝐻_2 𝑂))
𝐹𝑒𝐶𝑙_2∙4𝐻_2 𝑂
𝐹𝑒_3 𝑂_4
𝐹𝑒𝐶𝑙_3∙6𝐻_2 𝑂
𝑋_𝑔 ((1 𝑚𝑜𝑙 𝐹𝑒_3 𝑂_4 )/(231,533 𝑔))((2 𝑚𝑜𝑙 𝐹𝑒𝐶𝑙_3)/(1 𝑚𝑜𝑙 𝐹𝑒_3 𝑂_4 ))((1 𝑚𝑜𝑙 𝐹𝑒𝐶𝑙_3∙6𝐻_2 𝑂)/(1 𝑚𝑜𝑙 𝐹𝑒𝐶𝑙_3 ))((270,30 𝑔 𝐹𝑒𝐶𝑙_3∙6𝐻_2 𝑂)/(1 𝑚𝑜𝑙 𝐹𝑒𝐶𝑙_3∙6𝐻_2 𝑂))
𝑋_𝑔 ((1 𝑚𝑜𝑙 𝐹𝑒_3 𝑂_4 )/(231,533 𝑔))((8 𝑚𝑜𝑙 𝑁𝑎𝑂𝐻)/(1 𝑚𝑜𝑙 𝐹𝑒_3 𝑂_4 ))((39,997 𝑔 𝑁𝑎𝑂𝐻)/(1 𝑚𝑜𝑙 𝑁𝑎𝑂𝐻))
𝑁𝑎𝑂𝐻
𝐻_2 𝑂 𝑚𝑖𝑙𝑖 𝑄
𝐹𝑒𝐶𝑙_2∙4𝐻_2 𝑂
𝐻_2 𝑂 𝑚𝑖𝑙𝑖 𝑄
𝑋_𝑔 ((1 𝑚𝑜𝑙 𝐹𝑒_3 𝑂_4 )/(231,533 𝑔))((1 𝑚𝑜𝑙 𝐹𝑒𝐶𝑙_2)/(1 𝑚𝑜𝑙 𝐹𝑒_3 𝑂_4 ))((1 𝑚𝑜𝑙 𝐹𝑒𝐶𝑙_2∙4𝐻_2 𝑂)/(1 𝑚𝑜𝑙 𝐹𝑒𝐶𝑙_2 ))((1000 𝑚𝐿 𝐻_2 𝑂)/(1 𝑚𝑜𝑙 𝐹𝑒𝐶𝑙_2∙4𝐻_2 𝑂))
𝐹𝑒𝐶𝑙_3∙6𝐻_2 𝑂
𝐻_2 𝑂 𝑚𝑖𝑙𝑖 𝑄
𝑋_𝑔 ((1 𝑚𝑜𝑙 𝐹𝑒_3 𝑂_4 )/(231,533 𝑔))((2 𝑚𝑜𝑙 𝐹𝑒𝐶𝑙_3)/(1 𝑚𝑜𝑙 𝐹𝑒_3 𝑂_4 ))((1 𝑚𝑜𝑙 𝐹𝑒𝐶𝑙_3∙6𝐻_2 𝑂)/(1 𝑚𝑜𝑙 𝐹𝑒𝐶𝑙_3 ))((1000 𝑚𝐿 𝐻_2 𝑂)/(2 𝑚𝑜𝑙 𝐹𝑒𝐶𝑙_3∙6𝐻_2 𝑂))
𝑁𝑎𝑂𝐻
𝐻_2 𝑂 𝑚𝑖𝑙𝑖 𝑄
𝑋_𝑔 ((1 𝑚𝑜𝑙 𝐹𝑒_3 𝑂_4 )/(231,533 𝑔))((8 𝑚𝑜𝑙 𝑁𝑎𝑂𝐻)/(1 𝑚𝑜𝑙 𝐹𝑒_3 𝑂_4 ))((1000 𝑚𝐿 𝐻_2 𝑂)/(8 𝑚𝑜𝑙 𝑁𝑎𝑂𝐻))

## Funcionalización
ESTIMACIÓN DE REACTIVOS NECESARIOS PARA GENERACIÓN Y FUNCIONALIZACIÓN DE MAGNETITA
Ana Lucía Campañaa, Sergio Flóreza, Juliana Nogueraa, Johann Osmaa, Juan Carlos Cruza a Universidad de los Andes. Grupo de investigación CMUA.
Este aplicativo muestra la cantidad teórica necesaria de reactivos para la funcionalización de | [8 empty] | Primera molécula a funcionalizar:
magnetita. Por favor ingrese el valor de diámetro promedio de la partícula de magnetita a evaluar en mm, | [8 empty] | APTES
y la cantidad de magnetita en Kg.
El valor de densidad para la magnetita es: |  |  |  | 5.18 | g/cm^3 |  |  |  | Peso molecular [g/mol] | 221.37
Diámetro partícula |  |  | 0.0012 | mm | Cantidad de partículas |  | 0.01 | g | Área superficial/molécula [mm^2] | 5.37e-13
Resultados: | [8 empty] | N° grupos funcionales NH2 disponibles/molécula | 1
Área partícula | 4.523893e-06 | mm^2 |  | Volumen partícula |  | 9.047787e-10 | mm^3 |  | N° grupos funcionales COH disponibles/molécula | 0
Área/Volumen | 5000 | mm |  | Masa partícula |  | 4.686754e-12 | g |  | N° grupos funcionales SH disponibles/molécula | 0
N° partículas | 2133673089.5 | [7 empty] | N° moléculas funcionalizadas/partícula | 8424382.5
[9 empty] | Moles necesarias según cantidad de partículas | 8.953119e-08
[9 empty] | gr necesarios según cantidad de partículas | 1.981952e-05
Segunda molécula a funcionalizar: relacción 1:1 con 1ra molecula
Cysteamine
[9 empty] | Peso molecular [g/mol] | 77.145
[9 empty] | Área superficial/molécula [mm^2] | 2.7e-13
[9 empty] | N° grupos funcionales NH2 disponibles/molécula | 1
[9 empty] | N° grupos funcionales COH disponibles/molécula | 0
[9 empty] | N° grupos funcionales SH disponibles/molécula | 1
[9 empty] | N° moléculas funcionalizadas/partícula | 8424382.5
[9 empty] | Moles necesarias según cantidad de partículas | 8.953119e-08
[9 empty] | gr necesarios según cantidad de partículas | 6.906884e-06
Tercera molécula a funcionalizar: relación 1:1 con 2da molecula
Cysteamine
[9 empty] | Peso molecular [g/mol] | 77.145
[9 empty] | Área superficial/molécula [mm^2] | 2.7e-13
[9 empty] | N° grupos funcionales NH2 disponibles/molécula | 1
[9 empty] | N° grupos funcionales COH disponibles/molécula | 0
[9 empty] | N° grupos funcionales SH disponibles/molécula | 1
[9 empty] | N° moléculas funcionalizadas/partícula | 8424382.5
[9 empty] | Moles necesarias según cantidad de partículas | 8.953119e-08
[9 empty] | gr necesarios según cantidad de partículas | 6.906884e-06

## Moleculas
|  |  | Peso molecular [g/mol] | Densidad
Formula | Nombre | CAS N°
Molecula |  |  | Peso molecular [g/mol] | Grupos Funcionales disponibles |  |  | Área
Apodo | Nombre | CAS N° |  | NH2 | COH | SH | A^2 | mm^2
MOLECULAS #1
APTES | (3-Aminopropyl)triethoxysilane | 919-30-2 | 221.37 | 1 |  |  | 53.7 | 5.37e-13 | 5.37e-15
CAS | 3-(TRIETHOXYSILYL)PROPYLSUCCINIC ANHYDRIDE | 93642-68-3 | 304.414 |  | 1 |  | 71.1 | 7.11e-13
Cysteine | L-cysteine | 52-90-4 | 121.154 | 1 | 1 | 1 | 64.3 | 6.43e-13
Tryamine | N1-(3-Trimethoxysilylpropyl)diethylenetriamine | 35141-30-1 | 265.429 | 3 |  |  | 77.8 | 7.78e-13
Cysteamine | Cysteamine | 60-23-1 | 77.145 | 1 |  | 1 | 27 | 2.7e-13
DTPA5Na | Tetrasodium;2-[bis[2-[bis(carboxymethyl)amino]ethyl]amino]acetic acid | 140-01-2 | 503.26 | 4 |  |  | 210 | 2.1e-12
0
MOLECULAS #2
Cysteamine | Cysteamine | 60-23-1 | 77.145 | 1 |  | 1 | 27 | 2.7e-13
Cysteamine | Cysteamine | 60-23-1 | 77.145 | 1 |  | 1 | 27 | 2.7e-13
Glutaraldehyde | Glutaraldehyde | 111-30-8 | 100.117 |  | 2 |  | 34.1 | 3.41e-13
Laccase | [7 empty] | 0
0
MOLECULAS #3
Laccase | [7 empty] | 0
0
0
0
MOLECULAS A REMOVER
Cadmio |  |  | 112 |  |  |  |  | 0
0
0
0